## Золото низкое
GEOSTATS PTY LTD
Стандартные образцы для определения содержания золота малой концентрации
Образцы с низким содержанием выделены красным цветом
| Low Level Gold Statistics (ppb) |  |  |  |  | ISCC-NBS, SP440 |  | Certificate |  | NEUTRON ACTIVATION ANALYSES - SINGLE ANALYSIS ONLY NEUTRON ACTIVATION ANALYSES - SINGLE ANALYSIS ONLY NEUTRON ACTIVATION ANALYSES - SINGLE ANALYSIS ONLY NEUTRON ACTIVATION ANALYSES - SINGLE ANALYSIS ONLY NEUTRON ACTIVATION ANALYSES - SINGLE ANALYSIS ONLY | [39 empty] | Major Elements (Fusion / XRF) - Indicative Only
Product Code | Mean | Stdev | Count | 95% CI | DESCRIPTION OF SOURCE / MATRIX | Colour designation | Certified Date | Link | Product Code | Antimony | Arsenic | Barium | Bromine | Cadmium | Cerium | Caesium | Chromium | Cobalt | Europium | Gold ppb | Hafnium | Iridium ppb | Iron % | Lanthanum | Lutetium | Molybdenum | Nickel | Rubidium | Samarium | Scandium | Selenium | Sodium % | Tantalum | Tellurium | Terbium | Thorium | Tin | Tungsten | Uranium | Ytterbium | Zinc | Zirconium | Calcium% | Potassium % | Silver | Mercury | Neodymium | Strontium | Product Code | Fe | SiO2 | Al2O3 | TiO2 | MnO | CaO | P | S | MgO | K2O | Na2O | LOI1000 | Product Status
GLG901-1 | 18.99237 | 3.802077 | 257 | +/- 0.47 | Basalt milled SW Western Australia | Grayish orange pink | October-2006 | GLG901-1 | GLG901-1 | 1.26671875 | 13.165625 | 37.4 | 0.295 | <5 | 8.465625 | 26.3 | 58.85625 | 27.4328125 | 0.465 | 19.3265625 | 5.1503125 | <50 | 2.65671875 | 2.82703125 | 0.21 | 8.6746875 | <100 | 970.125 | 1.418125 | 8.391875 | <5 | 1.41640625 | <0.5 | <10 | <0.5 | 0.5714375 | <100 | <1 | 0.329 | 0.9475 | 50.95 | <500 | 1.7875 | 3.8925 | <2 | nr | 9.32 | <8.91 | GLG901-1 | nr | nr | nr | nr | nr | nr | nr | nr | nr | nr | nr | nr
GLG901-2 | 9.923905 | 2.968893 | 105 | +/- 0.58 | Milled mine waste overburden | Grayish orange pink | October-2006 | GLG901-2 | GLG901-2 | 1.845 | 0.828 | 28.1 | <0.5 | nr | 3.8 | 41.025 | 27.5 | 4.015 | <0.5 | 8.21 | 20.275 | <20 | 1.6775 | 1.2775 | 0.193 | <5 | 11.9 | 1365 | 0.617 | 3.655 | <5 | 1.41 | <1 | <5 | 0.202 | 0.6615 | <33.2 | <1 | <1 | 0.8115 | <100 | 813.5 | <1 | 4.94 | <5 | nr | <3.81 | <8.96 | GLG901-2 | nr | nr | nr | nr | nr | nr | nr | nr | nr | nr | nr | nr
GLG302-2 | 16.67041 | 3.852358 | 111 | +/- 0.73 | Milled Soil Sample | Pale reddish brown | October-2007 | GLG302-2 | GLG302-2 | 17.65 | 8.325 | 186.5 | 0.6 | nr | 12.05 | 0 | 25.55 | 52.2 | <0.2 | 12 | 5.7 | <5 | 3.145 | 5.33 | 0.39 | 24.35 | <100 | 350.5 | 1.25 | 2.01 | <3 | 1.68 | 2.355 | <5 | 0.9 | 9.16 | <100 | <2 | 3.105 | 2.6 | 55 | <500 | <1 | 3.28 | <2 | nr | nr | nr | GLG302-2 | nr | nr | nr | nr | nr | nr | nr | nr | nr | nr | nr | nr
GLG302-3 | 30.79391 | 5.734678 | 110 | +/- 1.09 | Milled Soil Sample siliceous | Pale reddish brown | October-2004 | GLG302-3 | GLG302-3 | 3.415 | 1.12 | <50 | <0.5 | <5 | 2.8575 | 35.75 | 11.35 | <1 | <0.5 | 33 | 38.45 | <20 | 1.6625 | 1.16 | <0.2 | <1 | <10 | 1042.5 | 0.255 | 0.7675 | <5 | 1.2175 | <0.5 | <5 | <0.5 | 1.3225 | <100 | <1 | 1.1 | 1.0575 | <100 | 1535 | <1 | 4.6 | <5 | nr | nr | nr | GLG302-3 | nr | nr | nr | nr | nr | nr | nr | nr | nr | nr | nr | nr
GLG302-4 | 3.234032 | 1.271892 | 62 | +/- 0.33 | Milled Siliceous Material | Pale reddish brown | April-2010 | GLG302-4 | GLG302-4 | 6.755 | 3.575 | <50 | 0.5 | <5 | 6.48 | 13.8 | 20.15 | 2.22 | 0.1 | 3 | 4.49 | <5 | 4.18 | 2.165 | 0.09 | 1 | <100 | 577.5 | 0.474 | 2.81 | <1.1 | 1.245 | 0.465 | <2 | <0.16 | 6.755 | <100 | 2 | 1.5 | 0.609 | <50 | <500 | <1 | 4.18 | <0.81 | nr | nr | nr | GLG302-4 | nr | nr | nr | nr | nr | nr | nr | nr | nr | nr | nr | nr
GLG902-2 | 10.65677 | 3.043495 | 65 | +/- 0.76 | Calcrete Material (carbonate) | White | April-2006 | GLG902-2 | GLG902-2 | <0.1 | <0.5 | <50 | 1.32 | nr | <2 | 11.65 | 12.4 | <1 | <0.5 | 9.2 | 4.385 | <5 | 0.08 | 0.975 | <0.05 | <1 | <100 | 433 | <0.2 | 0.12 | <3 | 0.55 | <0.5 | <5 | <0.5 | <0.5 | <100 | <1 | <0.5 | <0.5 | <50 | <500 | 24.8 | 1.84 | <2 | nr | nr | nr | GLG902-2 | nr | nr | nr | nr | nr | nr | nr | nr | nr | nr | nr | nr
GLG303-1 | 164.4833 | 16.45278 | 90 | +/- 3.47 | Basalt Waste pulverised | Medium light gray | April-2009 | GLG303-1 | GLG303-1 | 0.61 | 17.7 | 143 | <1 | <2 | 23.7 | 1.825 | 195.5 | 36.95 | 1.565 | 169 | 4.775 | <20 | 8.185 | 9.995 | 0.4 | 24.4 | 39 | 54.6 | 5.1 | 29.45 | <1 | 2.01 | 0.5 | <5 | 1.2 | 1.42 | <50 | 1 | 0.3 | 2.9 | 617.5 | 160 | 6.54 | <0.2 | <1 | nr | nr | nr | GLG303-1 | nr | nr | nr | nr | nr | nr | nr | nr | nr | nr | nr | nr
GLG304-1 | 153.9148 | 16.60401 | 106 | +/- 3.21 | Soil Composites | Moderate orange pink | October-2009 | GLG304-1 | GLG304-1 | 3.22 | 19.6 | <50 | <1 | <2 | <2 | 86.35 | 53 | 39.3 | <0.5 | 164.5 | <0.5 | <20 | 0.965 | <1 | <0.05 | 16.15 | 92 | 2055 | 0.1 | 0.57 | <1 | 1.015 | 0.3 | <5 | <0.5 | 0.3 | <50 | <1 | 0.3 | <0.5 | 105.5 | <100 | <1 | 4.84 | <1 | nr | nr | nr | GLG304-1 | nr | nr | nr | nr | nr | nr | nr | nr | nr | nr | nr | nr
GLG304-4 | 121.4283 | 13.45024 | 45 | +/- 4.09 | Basalt | Light gray | April-2004 | GLG304-4 | GLG304-4 | <0.2 | 4.44 | <100 | <1 | nr | 26.3 | <1 | 210 | 40.2 | 1.78 | 119 | 3.54 | <20 | 8.62 | 9.98 | 0.39 | <5 | nr | <20 | 4.96 | 33.3 | <5 | 2.24 | <1 | <5 | nr | 1.39 | nr | <2 | <2 | 3 | 104 | <500 | 6.71 | 0.38 | <5 | nr | nr | nr | GLG304-4 | nr | nr | nr | nr | nr | nr | nr | nr | nr | nr | nr | nr
GLG904-1 | 3.824133 | 2.250754 | 75 | +/- 0.52 | Low grade Au Pt Pd Material | Light gray | April-2011 | GLG904-1 | GLG904-1 | 0.1 | 0.618 | 67.9 | 0.396 | <5 | 10.85 | 32.05 | 95.5 | 22.55 | 0.646 | 3 | 1.425 | <20 | 4.225 | 5.235 | 0.2 | <1 | 20.2 | 917 | 2.735 | 16.85 | <5 | 1.465 | 0.39 | <5 | 0.643 | 0.816 | <100 | <1 | 0.171 | 1.91 | 61.9 | <200 | nr | nr | <2 | nr | nr | nr | GLG904-1 | 4.45 | 67.24 | 11.77 | 1.015 | 0.09 | 4.82 | 0.072 | 0.02 | 2.72 | 3.05 | 2.1568 | 0.26
GLG904-2 | 21.55284 | 4.911254 | 198 | +/- 0.69 | soil | Moderate pink | October-2004 | GLG904-2 | GLG904-2 | 2.839167 | <0.5 | <50 | <0.5 | <5 | <5 | 64.18333 | 29.26667 | 21.66667 | <1 | 19.675 | <1 | <50 | 0.8713333 | <2 | <0.2 | 10.01917 | 45.475 | 1818.333 | <0.10 | 0.3935 | <5 | 1.055 | <0.55 | <10 | <0.5 | 0.35275 | <100 | <1 | 0.3710833 | <2 | 65.55 | <200 | nr | 5.16 | <2 | 1.41 | <5 | <10 | GLG904-2 | nr | nr | nr | nr | nr | nr | nr | nr | nr | nr | nr | nr
GLG904-4 | 204.075 | 19.72307 | 44 | +/- 6.07 | Basalt Waste | Light gray | October-2004 | GLG904-4 | GLG904-4 | <0.1 | <0.5 | 90 | <0.5 | <5 | 25 | <0.5 | 170 | 38 | 2 | 231 | 4 | <50 | 7.9 | 10 | 0.5 | 1 | 36 | 24 | 4.9 | 30.4 | <5 | 1.8 | <0.5 | <10 | 1.2 | 1.2 | <100 | <1 | 0.3 | 3 | 130 | <200 | nr | nr | nr | nr | nr | nr | GLG904-4 | nr | nr | nr | nr | nr | nr | nr | nr | nr | nr | nr | nr
GLG305-1 | 101.5651 | 11.69967 | 80 | +/- 2.62 | Composite soil /cap material ex eastern Goldfields | Pale red | April-2006 | GLG305-1 | GLG305-1 | 1.68 | 1.3 | <50 | <0.5 | <4 | 9.9 | 35.4 | 80.15 | 16.8 | 0.6665 | 111 | 2.085 | <4 | 3.99 | 4.22 | 0.1925 | <1 | <50 | 1015 | 2.085 | 13.45 | <1 | 1.455 | 0.139 | <3 | 0.61 | 0.4975 | <50 | <1 | 0.41 | 1.28 | 41.4 | <170 | nr | 3.25 | <1.5 | <0.1 | 5.79 | nr | GLG305-1 | nr | nr | nr | nr | nr | nr | nr | nr | nr | nr | nr | nr
GLG305-3 | 55.4751 | 6.146491 | 120 | +/- 1.12 | Composite gold ore and waste Eastern Goldfields | Pale red | October-2006 | GLG305-3 | GLG305-3 | 1.8125 | 0.344 | 60.3 | 0.198 | <5 | 9.875 | 32.45 | 87.325 | 31.9 | 0.9035 | 61.05 | 2.34 | <50 | 3.755 | 4.2375 | 0.24525 | 8.075 | 51.25 | 1004 | 2.285 | 12.9 | 0.78 | 1.3625 | 0.4095 | <10 | 0.4625 | 0.70525 | <100 | <1.2 | 0.3365 | 1.255 | 85.15 | <200 | nr | 2.84 | <2 | 1.17 | 6.49 | <9.49 | GLG305-3 | nr | nr | nr | nr | nr | nr | nr | nr | nr | nr | nr | nr
GLG307-1 | 2.858203 | 1.701578 | 86 | +/- 0.37 | Basalt material | Medium light gray | April-2009 | GLG307-1 | GLG307-1 | <0.1 | <0.5 | 112.5 | <0.5 | <2 | 21.5 | 0.5 | 172.5 | 42.5 | 1.45 | 1 | 4 | <20 | 8.95 | 10.25 | 0.375 | <0.5 | 40.25 | 10.25 | 5.575 | 33.05 | <1 | 2.0625 | 0.525 | <10 | 1.275 | 1.425 | <50 | <1 | 0.225 | 3.2 | 130 | 160 | nr | nr | <1 | nr | nr | nr | GLG307-1 | nr | nr | nr | nr | nr | nr | nr | nr | nr | nr | nr | nr | Low Stock
GLG307-2 | 3.830408 | 3.040673 | 53 | +/- 0.85 | Barren diorite | Light gray | April-2008 | GLG307-2 | GLG307-2 | <0.1 | <0.5 | 225 | 0.65 | <5 | 35.5 | 1.6 | <20 | 41.5 | 2 | 1 | 6 | <50 | 10.5 | 20 | 0.4 | <1 | 42 | 61 | 6.3 | 33.15 | <5 | 2.15 | 1.4 | <10 | 1.25 | 6.1 | <100 | <1 | 3 | 4 | 125 | <200 | nr | nr | <2 | nr | nr | nr | GLG307-2 | nr | nr | nr | nr | nr | nr | nr | nr | nr | nr | nr | nr
GLG307-3 | 2.826641 | 1.798449 | 74 | +/- 0.42 | Barren granite | Very light gray | April-2009 | GLG307-3 | GLG307-3 | <0.1 | 0.6 | 2625 | 0.7 | <2 | 220 | 1.4 | 36.25 | 10.75 | 2.05 | 1 | 10 | <20 | 3.625 | 122.5 | 0.575 | 1.7 | 20.25 | 125 | 14.775 | 8.1 | <1 | 2.7075 | 1.6 | <10 | 1.85 | 43.175 | 63 | 2 | 5.575 | 3.7 | 92 | 322.5 | nr | nr | <1 | nr | nr | nr | GLG307-3 | nr | nr | nr | nr | nr | nr | nr | nr | nr | nr | nr | nr | Low Stock
GLG307-4 | 51.80430625 | 3.879027 | 96 | +/- 0.79 | Blended Basalt / granite / Diorite ore | Light gray | April-2011 | GLG307-4 | GLG307-4 | 0.0678 | 0.593 | 1425 | 0.607 | <5 | 125.5 | 0.9415 | 118 | 26.95 | 1.51 | 52.85 | 7.055 | <20 | 6.02 | 69.5 | 0.5 | <1 | 29.8 | 64.15 | 10.5 | 21.55 | <5 | 2.425 | 1.08 | <5 | 1.64 | 23.4 | <100 | 1 | 3.1 | 3.47 | 124 | <200 | nr | nr | <2 | nr | nr | nr | GLG307-4 | 6.12 | 57.88 | 14.85 | 1.307 | 0.12 | 6.18 | 0.113 | 0.11 | 3.44 | 2.43 | 3.2352 | 0.71
GLG307-5 | 26.91829 | 3.463972 | 97 | +/- 0.7 | Blended Basalt / granite / Diorite ore | Light gray | April-2011 | GLG307-5 | GLG307-5 | <0.1 | <0.217 | 1400 | 0.526 | <5 | 125 | 0.8535 | 111 | 26.75 | 1.805 | 26.5 | 7.075 | <20 | 6.075 | 68.4 | 0.5 | <1 | 27.45 | 67.8 | 10.3 | 21.75 | <5 | 2.415 | 0.999 | <5 | 1.61 | 22.65 | <100 | 1.54 | 3.055 | 4.045 | 112 | 380 | nr | nr | <2 | nr | nr | nr | GLG307-5 | 6.14 | 58.16 | 14.91 | 1.323 | 0.12 | 6.21 | 0.113 | 0.07 | 3.47 | 2.43 | 3.3026 | 0.69
GLG907-1 | 3.579479 | 2.609022 | 96 | +/- 0.53 | Milled Basalt | Light Olive Gray | October-2009 | GLG907-1 | GLG907-1 | <0.1 | 0.8 | 120 | 0.55 | <2 | 24.25 | 0.55 | 191.25 | 44.75 | 2.025 | 1 | 4 | <20 | 9.6 | 10.75 | 0.46 | <1 | 44.375 | 17.75 | 5.675 | 37.4125 | <1 | 2.28375 | 0.65 | <10 | 1.225 | 1.275 | <50 | <1 | 0.2 | 3.5 | 141.25 | 170 | nr | nr | <1 | nr | nr | nr | GLG907-1 | nr | nr | nr | nr | nr | nr | nr | nr | nr | nr | nr | nr | Low Stock
GLG907-5 | 80.7222 | 7.90625 | 107 | +/- 1.52 | Milled oxide halo material | Pinkish Gray | April-2011 | GLG907-5 | GLG907-5 | 28.3 | 77.1 | 3670 | 0.9025 | <5 | 151 | 2.385 | 50.1 | 12.45 | 1.39 | 76.9 | 6.655 | <20 | 3.33 | 80.15 | 0.4 | 1.325 | 28.2 | 97.8 | 10.3 | 8.805 | <5 | 1.845 | 1.11 | <5 | 1.215 | 27.2 | <100 | 2.155 | 4.175 | 3.06 | 126.5 | 260 | nr | nr | 3 | nr | nr | nr | GLG907-5 | 3.41 | 67.25 | 13.72 | 0.585 | 0.09 | 2.89 | 0.097 | 0.13 | 1.46 | 3.22 | 2.52076 | 1.74
GLG908-1 | 52.64633 | 4.54534 | 90 | +/- 0.96 | Low grade cap material | Light brownish gray | April-2009 | GLG908-1 | GLG908-1 | 0.85 | 0.6 | 380 | 1.1 | <2 | 41.5 | 2.75 | 120 | 43.5 | 1 | 60 | 4 | <20 | 5.85 | 22 | 0.4 | 11.5 | 67 | 110 | 4.5 | 21.4 | <1 | 2.555 | 1.4 | <10 | 1 | 14.35 | <50 | <1 | 6.75 | 2.8 | 135 | 120 | nr | nr | <1 | nr | nr | nr | GLG908-1 | nr | nr | nr | nr | nr | nr | nr | nr | nr | nr | nr | nr
GLG908-3 | 34.86176 | 3.861712 | 85 | +/- 0.84 | Milled surface cap material | Light brownish gray | April-2009 | GLG908-3 | GLG908-3 | 0.7 | <0.5 | 420 | 0.7 | <2 | 42.5 | 2.9 | 64.5 | 25 | 0.9 | 38.5 | 4 | <20 | 5.85 | 23 | 0.4 | 2 | 27.5 | 115 | 4.6 | 20 | <1 | 2.46 | 1.55 | <10 | 1 | 15.1 | <50 | <1 | 7.45 | 2.85 | 67 | 110 | nr | nr | 2 | nr | nr | nr | GLG908-3 | nr | nr | nr | nr | nr | nr | nr | nr | nr | nr | nr | nr
GLG908-4 | 65.87516 | 4.13614 | 91 | +/- 0.87 | Milled surface cap material | Light brownish gray | October-2009 | GLG908-4 | GLG908-4 | 0.75 | 0.7 | 420 | 1 | <2 | 43.5 | 2.75 | 70 | 25.5 | 1.05 | 71.5 | 4.5 | <20 | 6.05 | 24 | 0.34 | 8 | 29 | 115 | 4.6 | 21.55 | <1 | 2.575 | 1.55 | <10 | 1 | 15.35 | <50 | <1 | 7.9 | 2.7 | 101.5 | 220 | nr | nr | 2 | nr | nr | nr | GLG908-4 | nr | nr | nr | nr | nr | nr | nr | nr | nr | nr | nr | nr
GLG908-5 | 52.12651 | 4.863302 | 152 | +/- 0.78 | Milled surface material low grade | Light brownish gray | April-2010 | GLG908-5 | GLG908-5 | 0.817 | 0.6 | 267.5 | 0.6 | <2 | 37.05 | 1.8 | 90.75 | 35.1 | 1.365 | 59.75 | 4.575 | <5 | 8.38 | 18.5 | 0.504 | 9 | 37.5 | 66.75 | 5.535 | 29.05 | <1 | 2.2625 | 1.145 | <3.9 | 1.1 | 7.785 | <50 | 1 | 3.825 | 3.3 | 122.5 | 170 | nr | nr | 2.8 | nr | nr | nr | GLG908-5 | nr | nr | nr | nr | nr | nr | nr | nr | nr | nr | nr | nr
GLG310-3 | 119.2975 | 9.329137 | 55 | +/- 2.55 | Milled Tail sample low sulphide | Light gray | April-2010 | GLG310-3 | GLG310-3 | 0.1 | <0.5 | 260 | <0.5 | <5 | 35.1 | 1 | 120 | 34.5 | 1.73 | 135 | 5.09 | <5 | 7.68 | 16.7 | 0.496 | 6 | <100 | 57 | 5.22 | 28.5 | <1.5 | 2.22 | 1.51 | <3.9 | 1 | 6.45 | <100 | 1 | 3.3 | 3.2 | 124 | <500 | nr | nr | <1.9 | nr | nr | nr | GLG310-3 | nr | nr | nr | nr | nr | nr | nr | nr | nr | nr | nr | nr
GLG310-4 | 87.8887 | 8.49914 | 54 | +/- 2.34 | Oxide Ag ore | Yellowish gray | April-2010 | GLG310-4 | GLG310-4 | 0.39 | 6.6 | 2500 | <0.5 | <5 | 228 | 2 | 30 | 11 | 2.52 | 98 | 10 | <5 | 3.45 | 125 | 0.72 | 58 | 430 | 130 | 14.6 | 7.82 | <1.5 | 2.61 | 1.27 | <2.7 | 1.58 | 41.3 | <100 | 3 | 5.3 | 5.07 | 235 | <500 | nr | nr | 55.4 | nr | nr | nr | GLG310-4 | nr | nr | nr | nr | nr | nr | nr | nr | nr | nr | nr | nr
GLG310-5 | 79.83333 | 8.962738 | 51 | +/- 2.55 | Low grade Ni laterite | Grayish orange | April-2010 | GLG310-5 | GLG310-5 | 0.984 | 13 | 150 | 2.9 | <5 | 33.8 | <1 | 4060 | 275 | 0.683 | 68 | 1.95 | <5 | 14.1 | 11.2 | 0.18 | <1 | 3600 | <15 | 2.46 | 19.3 | <2.1 | 0.455 | 0.24 | <4.7 | 0.45 | 1 | <100 | 2 | 0.8 | 1.39 | 487 | <500 | nr | nr | <1 | nr | nr | nr | GLG310-5 | nr | nr | nr | nr | nr | nr | nr | nr | nr | nr | nr | nr
GLG910-1 | 4.888718 | 4.494408 | 39 | +/- 1.48 | Bunbury Basalt | Medium Light Gray | October-2010 | GLG910-1 | GLG910-1 | <0.1 | 0.289 | 162 | 0.429 | <5 | 24.5 | <1 | 190 | 39.6 | 2.49 | <5 | 3.67 | <20 | 8.69 | 10.6 | 0.487 | <2 | 36.3 | 12.6 | 5.15 | 34.6 | <5 | 2.25 | <0.5 | <20 | 1.08 | 1.73 | <100 | <2 | 0.591 | 3.17 | 117 | <500 | nr | nr | 1 | nr | nr | nr | GLG910-1 | 8.57 | 52.59 | 15.05 | 1.866 | 0.17 | 9.43 | 0.089 | 0.047 | 5.28 | 0.441 | 3 | 0.13
GLG910-2 | 24.30911 | 4.156776 | 56 | +/- 1.12 | Oxide overburden | Moderate Red | October-2010 | GLG910-2 | GLG910-2 | 132 | 60.4 | <20 | <0.475 | <5 | 16.5 | <1 | 50.8 | 16.9 | <1 | 25 | <2 | <20 | 66.4 | 9.59 | 0.16 | <2 | 44.7 | <10 | 2.17 | 20.7 | <5 | 0.0182 | <0.5 | <20 | <0.5 | <0.5 | <100 | 39.2 | 10.5 | 1 | <50 | <500 | nr | nr | 1 | nr | nr | nr | GLG910-2 | 64.41 | 2.63 | 2.81 | 0.058 | 0.08 | 0.15 | 0.046 | 0.013 | 0.06 | 0.018 | 0.021 | 1.82
GLG910-3 | 32.01707 | 3.657171 | 58 | +/- 0.97 | Waste stripping milled | Pale Red | October-2010 | GLG910-3 | GLG910-3 | 2.44 | 1.4 | 498 | 0.698 | <5 | 32.8 | 2.72 | 101 | 20.9 | 1.15 | 31 | 4.26 | <20 | 5.88 | 22.4 | 0.392 | <2 | 30.4 | 113 | 4.23 | 17.4 | <5 | 2.51 | 1.46 | <20 | 0.72 | 15.3 | <100 | <2 | 7.55 | 2.65 | 80.5 | <500 | nr | nr | 1 | nr | nr | nr | GLG910-3 | 5.82 | 61.15 | 14.83 | 0.984 | 0.1 | 5.32 | 0.055 | 0.03 | 2.76 | 2.24 | 3.454 | 0.43
GLG910-4 | 6.356136 | 4.074602 | 44 | +/- 1.25 | Oxide material (granitic) | Pale Red | October-2010 | GLG910-4 | GLG910-4 | 1.83 | 1.04 | 601 | 0.89 | <5 | 45.9 | 4.33 | 32.3 | 10 | <1 | <5 | 4.54 | <20 | 3.58 | 31.1 | 0.406 | <2 | <20 | 168 | 3.98 | 8.61 | <5 | 2.45 | 2.28 | <20 | 0.646 | 24 | <100 | <2 | 13.6 | 2.68 | 61.3 | <500 | nr | nr | 1 | nr | nr | nr | GLG910-4 | 3.68 | 69.76 | 13.06 | 0.587 | 0.06 | 2.5 | 0.038 | 0.028 | 1.04 | 3.47 | 3.427 | 0.54
GLG910-5 | 2.583448 | 1.323478 | 58 | +/- 0.35 | Oxide material (basic) | Moderate Red | April-2011 | GLG910-5 | GLG910-5 | 3.44 | 1.1185 | 167 | 0.3205 | <5 | 22.3 | <1 | 182 | 39.55 | 1.975 | <2 | 3.745 | <20 | 9.655 | 9.79 | 0.456 | <2 | 36.95 | 11.7 | 4.985 | 33.25 | <5 | 2.15 | 0.469 | <5 | 1.09 | 1.21 | <100 | 1.64 | 0.6245 | 3.055 | 110.5 | <400 | nr | nr | 1 | nr | nr | nr | GLG910-5 | 9.835 | 51.2 | 14.86 | 1.815 | 0.165 | 9.395 | 0.086 | 0.047 | 5.08 | 0.4015 | 2.89984 | 0.175
GLG911-1 | 3.350769 | 1.967712 | 39 | +/- 0.65 | Oxidised granite | Pale Red | October 2011 | GLG911-1 | GLG911-1 | 1.7 | 1.3 | 500 | 1 | <10 | 51 | 2.7 | 22 | 16.8 | 1.1 | <2 | 10.2 | <20 | 5.1 | 27.2 | 0.49 | <5 | 22 | 140 | 4.7 | 13.4 | <5 | 2.61 | 1.7 | <10 | 0.9 | 19.3 | <200 | <2 | 10.8 | 3.1 | 70 | <500 | nr | nr | <2 | nr | nr | nr | GLG911-1 | 5.05 | 65.34 | 13.71 | 0.916 | 0.08 | 3.44 | 0.055 | 0.045 | 1.6 | 2.99 | 3.646 | 0.61
GLG911-2 | 3.316053 | 2.48222 | 38 | +/- 0.83 | Fresh granite | Light Gray | October 2011 | GLG911-2 | GLG911-2 | 0.2 | 0.3 | 470 | 1 | <10 | 49 | 2.6 | 23 | 17.5 | 1.2 | <2 | 6.7 | <20 | 4.7 | 26.3 | 0.5 | <5 | 25 | 140 | 4.8 | 14.9 | <5 | 2.62 | 1.7 | <10 | 0.9 | 18 | <200 | <2 | 10.5 | 3.3 | 70 | <500 | nr | nr | <2 | nr | nr | nr | GLG911-2 | 4.68 | 65.39 | 13.9 | 1.041 | 0.09 | 3.8 | 0.057 | 0.052 | 1.79 | 2.9 | 3.663 | 0.6
GLG911-3 | 3.742632 | 2.844698 | 38 | +/- 0.95 | Fresh Bunbury basalt | Medium Gray | October 2011 | GLG911-3 | GLG911-3 | <0.2 | <0.2 | 180 | <0.5 | <5 | 24 | 0.4 | 190 | 40 | 1.9 | <2 | 3.7 | <20 | 8.5 | 9.9 | 0.49 | <5 | 38 | 13 | 5.3 | 33.2 | <5 | 2.13 | 0.5 | <10 | 1.2 | 1.2 | <200 | <2 | 0.2 | 3.3 | 130 | <500 | nr | nr | <2 | nr | nr | nr | GLG911-3 | 8.41 | 51.89 | 14.75 | 1.897 | 0.16 | 9.71 | 0.091 | 0.053 | 5.46 | 0.387 | 2.944 | 0.23
GLG911-4 | 4.648293 | 3.730579 | 41 | +/- 1.19 | Oxidised basalt | Pale Red | October 2011 | GLG911-4 | GLG911-4 | 1.6 | 1 | 200 | <0.5 | <10 | 24 | <0.5 | 190 | 40 | 1.8 | <2 | 3.6 | <20 | 9 | 10 | 0.48 | <5 | 40 | 10 | 5.2 | 32.7 | <5 | 2.12 | <0.5 | <10 | 1 | 1 | <200 | <2 | 0.4 | 3.1 | 120 | <500 | nr | nr | <2 | nr | nr | nr | GLG911-4 | 9.04 | 51.54 | 14.88 | 1.861 | 0.16 | 9.51 | 0.09 | 0.055 | 5.34 | 0.377 | 2.919 | 0.15
GLG911-5 | 209.2135 | 13.897 | 65 | +/- 3.47 | Milled waste material | Pale Red | October 2011 | GLG911-5 | GLG911-5 | 1.4 | 0.7 | 340 | 0.6 | <5 | 37 | 1.5 | 116 | 28 | 1.4 | 230 | 4 | <20 | 6.8 | 18.6 | 0.46 | <5 | 28 | 78 | 4.9 | 23.2 | <5 | 2.23 | 1 | <10 | 1 | 10.5 | <200 | <2 | 5.6 | 3.1 | 100 | <500 | nr | nr | 2 | nr | nr | nr | GLG911-5 | 6.79 | 58.62 | 13.91 | 1.39 | 0.12 | 6.9 | 0.07 | 0.042 | 3.77 | 1.62 | 3.124 | 0.54
GLG312-1 | 20.65346 | 2.818091 | 65 | +/- 0.7 | Milled Oxide material | Pale Reddish Brown | April-2012 | GLG312-1 | GLG312-1 | 1.47 | 10 | 400 | 3.2 | <10 | 41 | 3 | 110 | 9.13 | 0.5 | 20 | 8 | <10 | 8.4 | 21 | 0.2 | 10 | 10 | 110 | 2.5 | 12.6 | <5 | 1.62 | 1.9 | <10 | 0.5 | 49.3 | <100 | 1 | 9.5 | 1.35 | 30 | 200 | nr | nr | <1 | nr | nr | nr | GLG312-1 | nr | nr | nr | nr | nr | nr | nr | nr | nr | nr | nr | nr
GLG312-2 | 2.784722 | 1.414457 | 72 | +/- 0.33 | Laterite | Moderate Reddish Brown | April-2012 | GLG312-2 | GLG312-2 | 2.955 | 24.25 | 50 | 5.35 | <10 | 26.5 | 0.6 | 185 | 1.83 | 0.2 | <2 | 14.15 | <10 | 16.6 | 5 | 0.2 | 22 | 10 | 20 | 0.75 | 12.15 | <5 | 0.01065 | 2.45 | <10 | <0.5 | 87.75 | <100 | 4.5 | 6.7 | 0.445 | <10 | 460 | nr | nr | <1 | nr | nr | nr | GLG312-2 | nr | nr | nr | nr | nr | nr | nr | nr | nr | nr | nr | nr
GLG312-3 | 48.55375 | 4.327103 | 64 | +/- 1.09 | Milled Oxide waste | Moderate Brown | April-2012 | GLG312-3 | GLG312-3 | 1.2 | 12.4 | 140 | 2.9 | <10 | 26 | 0.5 | 190 | 20.2 | 0.9 | 45 | 8.9 | <10 | 12.3 | 8 | 0.3 | 10 | 20 | 10 | 2.9 | 21.5 | <5 | 1.06 | 1.6 | <10 | 0.6 | 45.8 | <100 | <1 | 3.7 | 1.72 | 50 | 300 | nr | nr | <1 | nr | nr | nr | GLG312-3 | nr | nr | nr | nr | nr | nr | nr | nr | nr | nr | nr | nr
GLG312-4 | 18.33061 | 2.865644 | 66 | +/- 0.71 | Milled mine waste | Pale Reddish Brown | April-2012 | GLG312-4 | GLG312-4 | 2.19 | 12.3 | 340 | 3.6 | <10 | 37 | 2.1 | 120 | 8.3 | 0.5 | 15 | 8.7 | <10 | 10 | 17 | 0.3 | <5 | 20 | 90 | 2.1 | 12.7 | <5 | 1.38 | 2 | <10 | <0.5 | 52.3 | <100 | 2 | 9.2 | 1.36 | 26 | 240 | nr | nr | <1 | nr | nr | nr | GLG312-4 | nr | nr | nr | nr | nr | nr | nr | nr | nr | nr | nr | nr